## стретч 16 кг
Техническое задание на пленку полимерную многослойную (стретч) для нужд АО "СМАК" п/п г. Раменское
1.Требования к пленке полимерной многослойной 17 мкм/16 кг рулон(стретч)
Наименование характеристики | Пленка полимерная многослойная растягивающаяся
материал | линейный полиэтилен низкой плотности
внешний вид | прозрачная,без трещин, разрывов и отверстий
липкий слой | внутри
количество слоев | не менее 5
масса нетто рулона, кг. | 16,00±2%
толщина плёнки, мкм | 17±2,0
ширина, мм | 500±1%
длина намотки, м | 2046±4%
длина втулки, мм | 515±5
внутренний диаметр гильзы(втулки), мм | 77,2±0,2
расчетный диаметр рулона пленки,мм | 230±5%
относительное удлинение,% | вдоль, не менее 400; поперек, не менее 580
упругое восстановление,% | не менее 45
сопротивление проколу,Н | не менее 14
прочность при разрыве, МПа | вдоль, не менее 38; поперек, не менее 20
предварительное расстяжение, % | 120
Срок годности | 1 год с даты изготовления
Условия хранения | в вертикальном положении в закрытых складских помещениях при температуре от +5°С до +30°С, относительной влажности не более 80%,на расстоянии не менее 2 метров от нагревательных приборов. В помещении должны отсутствовать кислотная, щелочная и другие агрессивные среды.
Особые требования | Материал плёнки должен соответствовать требованию ТР ТС 005/2011 О безопасности упаковки.
Плёнка поставляется в виде намотки на картонную шпулю диаметром 77,2±2 мм. Намотка должна обеспечивать размотку полотна до шпули.
Количество рулонов в одном поддоне | 60
Требования к упаковке | Рулоны с плёнкой упаковывают в вертикальном положении на поддоне и опаллечивают пленкой
Функциональное назначение товара | Предназначена для паллетирования гофрокоробов с пищевой продукцией на поддоне,путем автоматического палетообмотчика
Требования к сопроводительным документам | Нормативный документ, в соответсвии с которым изготовлен товар, заверенная изготовителем и поставщиком(копия).
Декларация о соответсвии требования ТР ТС 005/2011 "О безопасности упаковки", заверенная изготовителем и поставщиком(копия).
Протокол испытаний на соответствие
Спецификация
Выписка из ТУ
Период поставки товара: октябрь 2026 года - март 2027 года
Потребность товара на весь период:
Вес, кг/рулонов | 24000 кг/1500 рулонов
Периодичность поставки товара (по заявкам) | Один раз в месяц
Количество товара в месяц, кг | 2400
Количество товара в месяц, рулонов | 150
Адрес доставки | АО "СМАК"ОП ПП РАМКОН: 140103, РОССИЯ, Московская область, Раменский г.о., г.Раменское, 4-й км Доннинское шоссе, строение 14, офис 1
Приёмка товара на складе Заказчика осуществляется: понедельник - с 9:00 до 12:00; с 12:40 до 15:00; вторник— с 9:00 до 12:00; с 12:40 до 15:00; среда - с 9:00 до 12:00; с 12:40 до 15:00; четверг— с 9:00 до 12:00; с 12:40 до 15:00; пятница - с 9:00 до 12:00; с 12:40 до 15:00;
При обнаружении некачественного товара поставщик заменяет на аналогичный качественный товар в течении 1 дня. Каждый паллет идентифицирован транспортым ярлыком с указанием : наименования изделия, наименование и место нахождение производителя, номер партии, дату изготовления, толщина, ширина, длина, количество рулонов пленки на поддоне, масса нетто пленки, масса рулонов, масса брутто поддона, условия хранения, срок годности, обозначение нормативного документа , в соответствии с которым изготовлен товар.